## Hoja 1
QVE032 | m² |  | Cubierta verde extensiva no transitable. Sistema Diadem 150 hasta 35° "PROJAR".
Cubierta inclinada no transitable, ajardinada extensiva (ecológica), sistema Diadem 150 hasta 35° "PROJAR", con una pendiente media del 36,4%, compuesta de: formación de pendientes (no incluida en este precio); impermeabilización monocapa adherida: lámina de betún modificado con elastómero SBS, LBM(SBS)-50/G-FP, totalmente adherida con soplete; capa separadora bajo aislamiento: geotextil no tejido compuesto por fibras de poliéster unidas por agujeteado, (150 g/m²); aislamiento térmico: panel rígido de poliestireno extruido, de superficie lisa y mecanizado lateral a media madera, de 40 mm de espesor, resistencia a compresión >= 300 kPa; capa separadora bajo protección: filtro Diadem VLF-110 "PROJAR", de geotextil no tejido sintético; capa drenante y retenedora de agua: lámina drenante Diadem DiaDrain 25H "PROJAR"; capa filtrante: filtro Diadem VLF-150 "PROJAR", de geotextil de fibras de polipropileno; capa de cobertura: módulo Diadem DiaDomino "PROJAR", de polipropileno reciclado, sustrato CoverPro Flora "PROJAR", de 80 mm de espesor, malla orgánica, biodegradable, de fibras naturales de coco 100% ECONET 400 "PROJAR" para el control de la erosión y la retención de la vegetación y plantas con cepellón plano "PROJAR".
Código |  | Unidad |  | Descripción |  |  |  | Rendimiento | Precio unitario | Importe
1 |  |  |  | Materiales
mt09mif010ca |  | t |  | Mortero industrial para albañilería, de cemento, color gris, categoría M-5 (resistencia a compresión 5 N/mm²), suministrado en sacos, según UNE-EN 998-2. |  |  |  | 0.038 | 33.86 | 1.29
mt14iea020c |  | kg |  | Emulsión asfáltica aniónica con cargas tipo EB, según UNE 104231. |  |  |  | 0.3 | 1.46 | 0.44
mt14lga010oc |  | m² |  | Lámina de betún modificado con elastómero SBS, LBM(SBS)-50/G-FP, de 3,5 mm de espesor, masa nominal 5 kg/m², con armadura de fieltro de poliéster reforzado y estabilizado de 150 g/m², con autoprotección mineral de color verde, con resistencia a la penetración de raíces. Según UNE-EN 13707. |  |  |  | 1.1 | 6.43 | 7.07
mt14gsa020bc |  | m² |  | Geotextil no tejido compuesto por fibras de poliéster unidas por agujeteado, con una resistencia a la tracción longitudinal de 1,88 kN/m, una resistencia a la tracción transversal de 1,49 kN/m, una apertura de cono al ensayo de perforación dinámica según UNE-EN ISO 13433 inferior a 40 mm, resistencia CBR a punzonamiento 0,3 kN y una masa superficial de 150 g/m², según UNE-EN 13252. |  |  |  | 1.1 | 0.52 | 0.57
mt16pxa010ab |  | m² |  | Panel rígido de poliestireno extruido, según UNE-EN 13164, de superficie lisa y mecanizado lateral a media madera, de 40 mm de espesor, resistencia a compresión >= 300 kPa, resistencia térmica 1,2 m²K/W, conductividad térmica 0,034 W/(mK), Euroclase E de reacción al fuego según UNE-EN 13501-1, con código de designación XPS-EN 13164-T1-CS(10/Y)300-DS(70,90)-DLT(2)5-CC(2/1,5/50)125-WL(T)0,7-WD(V)3-FTCD1. |  |  |  | 1.05 | 2.8 | 2.94
mt14lbp050a |  | m² |  | Filtro Diadem VLF-110 "PROJAR", de geotextil no tejido sintético, compuesto por fibras de polipropileno unidas por agujeteado, resistencia a la tracción longitudinal 8 kN/m, resistencia CBR a punzonamiento 1,24 kN y masa superficial 105 g/m², suministrado en rollos. |  |  |  | 1 | 0.96 | 0.96
mt14lbp030ea |  | m² |  | Lámina drenante y retenedora de agua, Diadem DiaDrain 25H "PROJAR", de poliestireno reciclado de alto impacto (HIPS), con nódulos de 25 mm de altura y perforaciones en la parte superior, resistencia a la compresión 322 kN/m², retención de agua 11,8 l/m², capacidad de drenaje 0,57 l/(s·m) con una pendiente del 2%, suministrada en placas de 200x110 cm. |  |  |  | 1.05 | 9.87 | 10.36
mt14lbp050e |  | m² |  | Filtro Diadem VLF-150 "PROJAR", de geotextil no tejido sintético, compuesto por fibras de polipropileno unidas por agujeteado, resistencia a la tracción longitudinal 12 kN/m, resistencia CBR a punzonamiento 1,8 kN y masa superficial 150 g/m², suministrado en rollos. |  |  |  | 1.1 | 1.29 | 1.42
mt14lbp100a |  | m² |  | Módulo Diadem DiaDomino "PROJAR", de polipropileno reciclado, de 400x600 mm y de 80 mm de altura, con perfiles de 45x20 mm y 1180 mm de longitud y tornillos para unión entre módulos; para drenaje y sujeción de la capa de sustrato. |  |  |  | 4.16 | 25.58 | 106.41
mt48sap010a |  | m³ |  | Sustrato CoverPro Flora "PROJAR", compuesto de cerámica seleccionada triturada, roca volcánica o arena de sílice y otros componentes vegetales; con pH de 8, suministrado en sacos Big Bag, para cubiertas verdes. |  |  |  | 0.092 | 62.82 | 5.78
mt48map020c |  | m² |  | Malla orgánica, biodegradable, de fibras naturales de coco 100% ECONET 400 "PROJAR" para el control de la erosión y la retención de la vegetación, resistencia a la tracción longitudinal en seco de 5,9 kN/m y resistencia a la tracción longitudinal en húmedo de 4,8 kN/m, 400 g/m² de masa superficial y 30x30 mm de paso de malla, suministrada en rollos de 2x50 m. |  |  |  | 1.1 | 1.12 | 1.23
mt48tsp010a |  | m² |  | Plantas con cepellón plano "PROJAR", suministradas en bandejas de 40 piezas con 4 o más especies distintas de sedum, para cubiertas verdes. |  |  |  | 1 | 6.5 | 6.5
mt01arc010 |  | t |  | Cantos rodados lavados, de granulometría comprendida entre 16 y 32 mm. |  |  |  | 0.04 | 21.23 | 0.85
[8 empty] | Subtotal materiales: |  | 145.82
2 |  |  |  | Mano de obra
mo020 |  | h |  | Oficial 1ª construcción. |  |  |  | 1.004 | 18.89 | 18.97
mo113 |  | h |  | Peón ordinario construcción. |  |  |  | 1.004 | 17.67 | 17.74
mo029 |  | h |  | Oficial 1ª aplicador de láminas impermeabilizantes. |  |  |  | 0.239 | 18.89 | 4.51
mo067 |  | h |  | Ayudante aplicador de láminas impermeabilizantes. |  |  |  | 0.239 | 17.9 | 4.28
mo040 |  | h |  | Oficial 1ª jardinero. |  |  |  | 0.471 | 18.89 | 8.9
mo086 |  | h |  | Ayudante jardinero. |  |  |  | 0.471 | 17.9 | 8.43
[8 empty] | Subtotal mano de obra: |  | 62.83
3 |  |  |  | Costes directos complementarios
|  | % |  | Costes directos complementarios |  |  |  | 2 | 208.65 | 4.17
[8 empty] | Costes directos (1+2+3): |  | 212.82
Referencia norma UNE y Título de la norma transposición de norma armonizada |  |  |  |  | Aplicabilidad(a) | Obligatoriedad(b) | Sistema(c)
UNE-EN 998-2:2012 |  |  |  |  | 162011 | 162012 | 2+/4
Especificaciones de los morteros para albañilería. Parte 2: Morteros para albañilería
UNE-EN 13707:2005/A2:2010 |  |  |  |  | 142010 | 1102010 | 1/2+/3/4
Láminas flexibles para la impermeabilización. Láminas bituminosas con armadura para impermeabilización de cubiertas. Definiciones y características.
UNE-EN 13252:2001 |  |  |  |  | 1102000 | 1102000 | 2+/4
Geotextiles y productos relacionados. Requisitos para su uso en sistemas de drenaje.
UNE-EN 13252:2001/A1:2005 |  |  |  |  | 162006 | 162007
UNE-EN 13164:2013/A1:2015 |  |  |  |  | 1072020 | 1072020 | 1/3/4
Productos aislantes térmicos para aplicaciones en la edificación. Productos manufacturados de poliestireno extruido (XPS). Especificación.
(a) Fecha de aplicabilidad de la norma armonizada e inicio del período de coexistencia
(b) Fecha final del período de coexistencia / entrada en vigor marcado CE
(c) Sistema de evaluación y verificación de la constancia de las prestaciones