## Hoja 1
RSI021 | m² |  | Revestimiento de pavimento industrial, sistema MasterTop 1200 Polykit "BASF".
Revestimiento de pavimento industrial, liso, con resistencia al deslizamiento 15<Rd<=35 según UNE-ENV 12633 y resbaladicidad clase 1 según CTE, de 1,0 mm de espesor, realizado sobre base de hormigón endurecido, con el sistema Mastertop 1210 Polykit "BASF", apto para aparcamientos, mediante la aplicación sucesiva de: capa base del mismo color que la capa de acabado, compuesta por una mezcla de resina epoxi incolora, MasterTop 1200 A4 "BASF", endurecedor y catalizador, MasterTop 1200 B4 "BASF", pigmento en pasta MasterTop X1 "BASF" y árido de cuarzo natural, MasterTop F1 "BASF", con una proporción en peso 5,4:3:0,6:2, (0,5 kg/m²); y capa de acabado de color blanco RAL 1013, compuesta por una mezcla de resina epoxi incolora, MasterTop 1200 A4 "BASF", endurecedor y catalizador, MasterTop 1200 B4 "BASF", pigmento en pasta MasterTop X1 "BASF" y árido de cuarzo natural, MasterTop F1 "BASF", con una proporción en peso 5,4:3:0,6:2, (0,5 kg/m²). El precio no incluye la superficie soporte ni la ejecución y el sellado de las juntas.
Código |  | Unidad |  | Descripción | Rendimiento | Precio unitario | Importe
1 |  |  |  | Materiales
mt09bnc060a |  | kg |  | Resina epoxi incolora, MasterTop 1200 A4 "BASF", para sistemas de pavimentos. | 0.491 | 10.89 | 5.35
mt09bnc061a |  | kg |  | Endurecedor y catalizador, MasterTop 1200 B4 "BASF", para resina epoxi de aplicación en sistemas de pavimentos. | 0.273 | 13.92 | 3.8
mt09bnc062a |  | kg |  | Pigmento en pasta MasterTop X1 "BASF", para mezclar con el endurecedor de resina epoxi, de aplicación en sistemas de pavimentos. | 0.055 | 43.75 | 2.41
mt15bas130a |  | kg |  | Árido de cuarzo natural, MasterTop F1 "BASF", de granulometría comprendida entre 0,18 y 0,3 mm, para utilizar como carga mineral en combinación con resinas epoxi o poliuretano. | 0.182 | 0.88 | 0.16
[5 empty] | Subtotal materiales: |  | 11.72
2 |  |  |  | Mano de obra
mo121 |  | h |  | Oficial 1ª aplicador de pavimentos industriales. | 0.25 | 18.89 | 4.72
mo122 |  | h |  | Ayudante aplicador de pavimentos industriales. | 0.25 | 17.9 | 4.48
[5 empty] | Subtotal mano de obra: |  | 9.2
3 |  |  |  | Costes directos complementarios
|  | % |  | Costes directos complementarios | 2 | 20.92 | 0.42
Coste de mantenimiento decenal: 11,95€ en los primeros 10 años. |  |  |  |  | Costes directos (1+2+3): |  | 21.34