## Hoja 1
RSI025 | m² |  | Revestimiento de pavimento industrial, sistema MasterTop PG "BASF".
Revestimiento de pavimento industrial, realizado sobre base de hormigón endurecido, con el sistema MasterTop 135 PG "BASF", apto para aparcamientos, en interiores, mediante la aplicación sucesiva de: mortero, MasterEmaco P 200 "BASF", como puente de unión, (2 kg/m²); capa base de 10 mm de espesor con mortero fluido de fraguado rápido, MasterTop 135 PG "BASF", CT - C60 - F10 - A6, según UNE-EN 13813, color gris (20 kg/m²); líquido reductor de la evaporación y mejorador superficial MasterKure 111 WB "BASF", color amarillo fluorescente (0,15 l/m²) y acabado superficial mediante fratasado y pulido mecánicos. El precio no incluye la superficie soporte ni la ejecución y el sellado de las juntas.
Código |  | Unidad |  | Descripción | Rendimiento |  |  | Precio unitario | Importe
1 |  |  |  | Materiales
mt09reh010d |  | kg |  | Mortero, MasterEmaco P 200 "BASF", a base de cementos especiales, resinas y áridos seleccionados, permeable al vapor de agua y con alta resistencia a ciclos de congelamiento y deshielo, como puente de unión para materiales cementosos sobre hormigón. | 2 |  |  | 1.14 | 2.28
mt09bnc015d |  | kg |  | Mortero fluido de fraguado rápido, MasterTop 135 PG "BASF", CT - C60 - F10 - A6, según UNE-EN 13813, color gris, compuesto de cemento y aditivos, con resistencia a los sulfatos, a los álcalis y al agua de mar y una resistencia a la abrasión según el método Böhme UNE-EN 13892-3 de 6 cm³ / 50 cm². | 20 |  |  | 0.98 | 19.6
mt09bnc018a |  | l |  | Líquido reductor de la evaporación y mejorador superficial MasterKure 111 WB "BASF", color amarillo fluorescente, para pavimentos de hormigón. | 0.15 |  |  | 12.26 | 1.84
[5 empty] | Subtotal materiales: |  |  |  | 23.72
2 |  |  |  | Equipo y maquinaria
mq06pym020 |  | h |  | Mezcladora-bombeadora para morteros autonivelantes. | 0.2 |  |  | 10.2 | 2.04
mq06fra010 |  | h |  | Fratasadora mecánica de hormigón. | 0.25 |  |  | 5.07 | 1.27
mq06aca030 |  | h |  | Pulidora para pavimentos de hormigón, compuesta por platos giratorios a los que se acoplan una serie de muelas abrasivas diamantadas, refrigeradas con agua, con sistema de aspiración. | 0.2 |  |  | 13.25 | 2.65
[5 empty] | Subtotal equipo y maquinaria: |  |  |  | 5.96
3 |  |  |  | Mano de obra
mo121 |  | h |  | Oficial 1ª aplicador de pavimentos industriales. | 0.8 |  |  | 18.89 | 15.11
mo122 |  | h |  | Ayudante aplicador de pavimentos industriales. | 0.8 |  |  | 17.9 | 14.32
[5 empty] | Subtotal mano de obra: |  |  |  | 29.43
4 |  |  |  | Costes directos complementarios
|  | % |  | Costes directos complementarios | 2 |  |  | 59.11 | 1.18
Coste de mantenimiento decenal: 33,76€ en los primeros 10 años. |  |  |  |  | Costes directos (1+2+3+4): |  |  |  | 60.29
Referencia norma UNE y Título de la norma transposición de norma armonizada | [5 empty] | Aplicabilidad(a) | Obligatoriedad(b) |  | Sistema(c)
UNE-EN 13813:2003 | [5 empty] | 182003 | 182004 |  | 1/3/4
Mor tero para recrecidos y acabados de suelos. Propiedades y requisitos.
(a) Fecha de aplicabilidad de la norma armonizada e inicio del período de coexistencia
(b) Fecha final del período de coexistencia / entrada en vigor marcado CE
(c) Sistema de evaluación y verificación de la constancia de las prestaciones