## Hoja 1
EHY021 | m² |  | Reparación estructural de hormigón, con mortero fluido a base de cemento.
Aplicación manual de mortero fluido monocomponente, reforzado con fibras y resistente a los sulfatos, de elevada resistencia mecánica, elevado módulo de elasticidad y retracción compensada, MasterEmaco S 5450 PG "BASF", con una resistencia a compresión a 28 días mayor o igual a 55 N/mm² y un módulo de elasticidad mayor o igual a 20000 N/mm², clase R4, tipo CC, según UNE-EN 1504-3, Euroclase A1 de reacción al fuego, según UNE-EN 13501-1, compuesto de cemento, áridos de granulometría seleccionada y fibras sintéticas de poliacrilonitrilo, con bajo contenido en cromato y exento de cloruros, en capa de 40 mm de espesor medio, de consistencia fluida, para reparación y refuerzo estructural de forjado de hormigón. El precio incluye el montaje y desmontaje del sistema de encofrado.
Código |  | Unidad |  | Descripción |  | Rendimiento |  | Precio unitario | Importe
1 |  |  |  | Materiales
mt09reh070d |  | kg |  | Mortero fluido monocomponente, reforzado con fibras y resistente a los sulfatos, de elevada resistencia mecánica, elevado módulo de elasticidad y retracción compensada, MasterEmaco S 5450 PG "BASF", con una resistencia a compresión a 28 días mayor o igual a 55 N/mm² y un módulo de elasticidad mayor o igual a 20000 N/mm², clase R4, tipo CC, según UNE-EN 1504-3, Euroclase A1 de reacción al fuego, según UNE-EN 13501-1, compuesto de cemento, áridos de granulometría seleccionada y fibras sintéticas de poliacrilonitrilo, con bajo contenido en cromato y exento de cloruros, permeable al vapor de agua, impermeable al agua y a los cloruros y con efecto protector frente a la carbonatación, para reparación estructural del hormigón. |  | 76 |  | 1.04 | 79.04
mt08aaa010a |  | m³ |  | Agua. |  | 0.008 |  | 1.5 | 0.01
mt50spa052b |  | m |  | Tablón de madera de pino, de 20x7,2 cm. |  | 0.02 |  | 5.27 | 0.11
mt50spa101 |  | kg |  | Clavos de acero. |  | 0.03 |  | 1.56 | 0.05
mt50spa081a |  | Ud |  | Puntal metálico telescópico, de hasta 3 m de altura. |  | 0.013 |  | 16.04 | 0.21
[6 empty] | Subtotal materiales: |  |  | 79.42
2 |  |  |  | Mano de obra
mo020 |  | h |  | Oficial 1ª construcción. |  | 0.154 |  | 18.89 | 2.91
mo113 |  | h |  | Peón ordinario construcción. |  | 0.154 |  | 17.67 | 2.72
[6 empty] | Subtotal mano de obra: |  |  | 5.63
3 |  |  |  | Costes directos complementarios
|  | % |  | Costes directos complementarios |  | 2 |  | 85.05 | 1.7
Coste de mantenimiento decenal: 1,74€ en los primeros 10 años. | [5 empty] | Costes directos (1+2+3): |  |  | 86.75
Referencia norma UNE y Título de la norma transposición de norma armonizada |  |  |  |  | Aplicabilidad(a) |  | Obligatoriedad(b) |  | Sistema(c)
UNE-EN 1504-3:2006 |  |  |  |  | 1102010 |  | 112009 |  | 1/2+/3/4
Productos y sistemas para la protección y reparación de estructuras de hormigón. Parte 3: Reparación estructural y no estructural
(a) Fecha de aplicabilidad de la norma armonizada e inicio del período de coexistencia
(b) Fecha final del período de coexistencia / entrada en vigor marcado CE
(c) Sistema de evaluación y verificación de la constancia de las prestaciones