## Hoja 1
EHY041 | m |  | Reparación integral de junta, con mortero a base de cemento.
Reparación integral de junta de dilatación de estructura de hormigón, aplicando 6 kg/m de mortero fluido, de fraguado rápido (40 minutos), reforzado con fibras de acero, MasterEmaco T 1400 FR "BASF", con una resistencia a compresión a 28 días mayor o igual a 91 N/mm² y un módulo de elasticidad mayor o igual a 40000 N/mm², clase R4, tipo CC, según UNE-EN 1504-3, Euroclase A1 de reacción al fuego, según UNE-EN 13501-1, compuesto de cementos especiales, áridos seleccionados, resinas y fibras de acero, con un tamaño máximo de partícula de 3 mm, en una franja aproximada de 5 cm a cada lado de la junta, previo picado de la superficie soporte.
Código |  | Unidad |  | Descripción | Rendimiento |  |  | Precio unitario | Importe
1 |  |  |  | Materiales
mt09reh140J |  | kg |  | Mortero fluido, de fraguado rápido (40 minutos), reforzado con fibras de acero, MasterEmaco T 1400 FR "BASF", con una resistencia a compresión a 28 días mayor o igual a 91 N/mm² y un módulo de elasticidad mayor o igual a 40000 N/mm², clase R4, tipo CC, según UNE-EN 1504-3, Euroclase A1 de reacción al fuego, según UNE-EN 13501-1, compuesto de cementos especiales, áridos seleccionados, resinas y fibras de acero, con un tamaño máximo de partícula de 3 mm, con resistencia a los sulfatos y al agua de mar y alta resistencia a ciclos de congelamiento y deshielo y a los hidrocarburos. | 6 |  |  | 1.94 | 11.64
[5 empty] | Subtotal materiales: |  |  |  | 11.64
2 |  |  |  | Equipo y maquinaria
mq05mai040 |  | h |  | Martillo eléctrico. | 0.185 |  |  | 2.8 | 0.52
[5 empty] | Subtotal equipo y maquinaria: |  |  |  | 0.52
3 |  |  |  | Mano de obra
mo020 |  | h |  | Oficial 1ª construcción. | 0.308 |  |  | 18.89 | 5.82
mo112 |  | h |  | Peón especializado construcción. | 0.308 |  |  | 17.97 | 5.53
[5 empty] | Subtotal mano de obra: |  |  |  | 11.35
4 |  |  |  | Costes directos complementarios
|  | % |  | Costes directos complementarios | 2 |  |  | 23.51 | 0.47
Coste de mantenimiento decenal: 1,20€ en los primeros 10 años. |  |  |  |  | Costes directos (1+2+3+4): |  |  |  | 23.98
Referencia norma UNE y Título de la norma transposición de norma armonizada | [5 empty] | Aplicabilidad(a) | Obligatoriedad(b) |  | Sistema(c)
UNE-EN 1504-3:2006 | [5 empty] | 1102010 | 112009 |  | 1/2+/3/4
Productos y sistemas para la protección y reparación de estructuras de hormigón. Parte 3: Reparación estructural y no estructural
(a) Fecha de aplicabilidad de la norma armonizada e inicio del período de coexistencia
(b) Fecha final del período de coexistencia / entrada en vigor marcado CE
(c) Sistema de evaluación y verificación de la constancia de las prestaciones