## Hoja 1
EMY230 | Ud |  | Reparación de elemento de forjado de madera, mediante prótesis de mortero a base de resina epoxi y armadura.
Reparación de extremo de vigueta de forjado de madera, eliminando la zona deteriorada y colocando una prótesis de 10x15x50 cm de mortero fluido de fraguado rápido, de dos componentes a base de resina epoxi, MasterFlow 150 "BASF", armado con 4 barras corrugadas de fibra de vidrio reforzada con resina de poliéster, de 0,6 m de longitud cada una y 12 mm de diámetro, ancladas a la vigueta con resina epoxi-acrilato, libre de estireno, MasterFlow 920 AN "BASF", de altas resistencias, aplicada en los taladros realizados en la parte sana de la madera, previa aplicación de lechada del mismo mortero epoxi en la superficie de madera. Montaje y desmontaje del sistema de encofrado de la zona que requiere la prótesis. Montaje y desmontaje de apeo.
Código |  | Unidad |  | Descripción | Rendimiento |  |  | Precio unitario | Importe
1 |  |  |  | Materiales
mt08ema050b |  | m³ |  | Madera para encofrar, de 26 mm de espesor. | 0.006 |  |  | 385 | 2.31
mt08var050 |  | kg |  | Alambre galvanizado para atar, de 1,30 mm de diámetro. | 0.1 |  |  | 1.1 | 0.11
mt08var060 |  | kg |  | Puntas de acero de 20x100 mm. | 0.05 |  |  | 7 | 0.35
mt08dba010d |  | l |  | Agente desmoldeante, a base de aceites especiales, emulsionable en agua para encofrados metálicos, fenólicos o de madera. | 0.03 |  |  | 2.19 | 0.07
mt50spa050m |  | m³ |  | Tablón de madera de pino, dimensiones 20x7,2 cm. | 0.001 |  |  | 366 | 0.37
mt50spa101 |  | kg |  | Clavos de acero. | 0.053 |  |  | 1.56 | 0.08
mt50spa081a |  | Ud |  | Puntal metálico telescópico, de hasta 3 m de altura. | 0.014 |  |  | 16.04 | 0.22
mt26reh100v |  | Ud |  | Cartucho de 825 ml de resina epoxi-acrilato, libre de estireno, MasterFlow 920 AN "BASF", de dos componentes, con dosificador y boquilla de mezcla automática, para anclajes estructurales verticales y horizontales. | 0.585 |  |  | 14.9 | 8.72
mt07cef010f |  | m |  | Barra corrugada de fibra de vidrio reforzada con resina de poliéster, de 12 mm de diámetro, con superficie arenada como mejora de la adherencia, para armado y refuerzo estructural. | 2.4 |  |  | 8.93 | 21.43
mt09reh321d |  | kg |  | Mortero fluido de fraguado rápido, de dos componentes a base de resina epoxi, MasterFlow 150 "BASF", con endurecedor amínico, sin retracción, de elevada resistencia mecánica, impermeable al agua y con alta resistencia a los agentes químicos, para anclajes y rellenos, según UNE-EN 1504-6. | 12.75 |  |  | 6.23 | 79.43
[5 empty] | Subtotal materiales: |  |  |  | 113.09
2 |  |  |  | Equipo y maquinaria
mq09sie010 |  | h |  | Motosierra a gasolina, de 50 cm de espada y 2 kW de potencia. | 0.063 |  |  | 3 | 0.19
[5 empty] | Subtotal equipo y maquinaria: |  |  |  | 0.19
3 |  |  |  | Mano de obra
mo020 |  | h |  | Oficial 1ª construcción. | 0.862 |  |  | 18.89 | 16.28
mo112 |  | h |  | Peón especializado construcción. | 0.493 |  |  | 17.97 | 8.86
mo058 |  | h |  | Ayudante carpintero. | 0.266 |  |  | 18.01 | 4.79
mo113 |  | h |  | Peón ordinario construcción. | 0.266 |  |  | 17.67 | 4.7
[5 empty] | Subtotal mano de obra: |  |  |  | 34.63
4 |  |  |  | Costes directos complementarios
|  | % |  | Costes directos complementarios | 2 |  |  | 147.91 | 2.96
Coste de mantenimiento decenal: 6,03€ en los primeros 10 años. |  |  |  |  | Costes directos (1+2+3+4): |  |  |  | 150.87
Referencia norma UNE y Título de la norma transposición de norma armonizada | [5 empty] | Aplicabilidad(a) | Obligatoriedad(b) |  | Sistema(c)
UNE-EN 1504-6:2007 | [5 empty] | 162007 | 112009 |  | 1/2+/3/4
Productos y sistemas para la protección y reparación de estructuras de hormigón. Definiciones, requisitos, control de calidad y evaluación de la conformidad. Parte 6: Anclajes de armaduras de acero.
(a) Fecha de aplicabilidad de la norma armonizada e inicio del período de coexistencia
(b) Fecha final del período de coexistencia / entrada en vigor marcado CE
(c) Sistema de evaluación y verificación de la constancia de las prestaciones