## Hoja 1
NID010 | m² |  | Impermeabilización interior de jardinera con revestimiento continuo elástico.
Formación de impermeabilización interior de jardinera o cavidad donde se vaya a ubicar plantas, realizada mediante aplicación de impermeabilizante líquido, MasterSeal M 860 "BASF", de color gris, de dos componentes a base de resina de poliurea sin disolventes y pigmentos. Incluso preparación de la superficie soporte con la aplicación de una mano de imprimación transparente, MasterTop P 621 "BASF" y resolución de puntos singulares mediante geotextil no tejido de fibras de poliéster, de 90 g/m² de masa superficial fijado con masilla tixotrópica a base de poliuretano líquido, color gris.
Código |  | Unidad |  | Descripción | Rendimiento | Precio unitario | Importe
1 |  |  |  | Materiales
mt15bas120a |  | kg |  | Imprimación transparente, MasterTop P 621 "BASF", de dos componentes a base de resina epoxi sin disolventes, para aplicar sobre superficie soporte cementosa. | 0.2 | 15.04 | 3.01
mt15rer500a |  | m² |  | Geotextil no tejido de fibras de poliéster, de 90 g/m² de masa superficial. | 0.05 | 11.62 | 0.58
mt15rer140a |  | kg |  | Masilla tixotrópica a base de poliuretano líquido, color gris. | 0.1 | 19.52 | 1.95
mt15bas165a |  | kg |  | Impermeabilizante líquido, MasterSeal M 860 "BASF", de color gris, de dos componentes a base de resina de poliurea sin disolventes y pigmentos, permeable al vapor de agua, con dureza Shore A aproximada de 75, según UNE-EN ISO 868 y elongación a rotura >= 700%, según UNE-EN ISO 8339, para aplicar con llana dentada, para conformar una membrana impermeable en cubiertas planas o inclinadas. | 1.6 | 11.94 | 19.1
[5 empty] | Subtotal materiales: |  | 24.64
2 |  |  |  | Mano de obra
mo032 |  | h |  | Oficial 1ª aplicador de productos impermeabilizantes. | 0.167 | 17.54 | 2.93
mo070 |  | h |  | Ayudante aplicador de productos impermeabilizantes. | 0.167 | 16.43 | 2.74
[5 empty] | Subtotal mano de obra: |  | 5.67
3 |  |  |  | Costes directos complementarios
|  | % |  | Costes directos complementarios | 2 | 30.31 | 0.61
Coste de mantenimiento decenal: 1,24€ en los primeros 10 años. |  |  |  |  | Costes directos (1+2+3): |  | 30.92